## NEW
Физико-механические свойства | Единицы измерения
|  | ТЕХНОПЛЕКС/ TECHNOPLEX | ТЕХНОНИКОЛЬ CARBON ECO | ТЕХНОНИКОЛЬ CARBON ECO FAS RF | ТЕХНОНИКОЛЬ CARBON ECO DRAIN | ТЕХНОНИКОЛЬ CARBON ECO SP | ТЕХНОНИКОЛЬ CARBON PROF 300 RF | ТЕХНОНИКОЛЬ CARBON PROF 300 | ТЕХНОНИКОЛЬ CARBON PROF 400 RF | ТЕХНОНИКОЛЬ CARBON PROF 400 | ТЕХНОНИКОЛЬ CARBON PROF SLOPE 1,7% RF | ТЕХНОНИКОЛЬ CARBON PROF SLOPE 3,4% RF | ТЕХНОНИКОЛЬ CARBON PROF SLOPE 8,3% RF | ТЕХНОНИКОЛЬ CARBON PROF 250 RF (доборная плита) | ТЕХНОНИКОЛЬ CARBON SOLID 500 | ТЕХНОНИКОЛЬ CARBON SOLID 700 | ТЕХНОНИКОЛЬ CARBON SOLID 1000
Область применения |  | Частное домостроение, в том числе «теплые полы» в квартирах, утепление балконов и лоджии, полов по грунту и фундаментов частных домов. | Коттеджное и малоэтажное строительство, устройство теплоизоляции фундаментов, крыш, полов, утепления фасадов. | Конструкции штукатурных фасадов, теплоизоляция цоколей. Также может применяться для других конструкций, где предъявляются повышенные требования к адгезии теплоизоляционных плит к основанию. | Для осуществления пристенного дренажа, а также в плоских кровлях для улучшения стока воды и создания микровентиляции. | Срециально разработанные плиты предназначенные для устройства плитного фундамента по принципу «Шведская плита». | Экструзионный пенополистирол серии CARBON PROF применяется в общегражданском и промышленном строительстве при устройстве теплоизоляции фундамента, крыш, полов, в том числе нагружаемых, утеплении фасадов и цоколей. |  |  |  | Устройство основного уклона на крыше. | Устройство разуклонки в ендове к водоприемным воронкам; Создание уклонов (разжелобка) у вентиляционных шахт и зенитных фонарей; Создание дополнительного уклона для отведения воды от парапета (контруклона). |  | Доборная плоская плита для формирования нарастанию уклона. | CARBON SOLID применяется в общегражданском строительстве при устройстве теплоизоляции нагружаемых фундаментов, эксплуатируемых кровель, нагружаемых полов, теплоизоляции железных и автодорог, взлетно-посадочных полос, аэродромов.
Стандартные толщины | мм | 20,30,40,50 | 20,30,40,50 | 50 | 60 | 100 | 50,60,80,100 | 50,60,80,100 | 80,100,120 | 80, 100 | 1,7 % уклон (плита A 10-30мм, В 30-50мм) | 3,4 % уклон (плита J 10-30мм, К 30-50мм) | 8,3 % уклон (плита М 10-60мм) | 40, (50) | 40,50,60,100 | 50 | 50
Плотность исходная, в пределах | кг/м³ | 26-35 | 26-32 | 26-32 | 26-32 | 26-32 | 28-35 | 28-35 | 30-36 | 30-36 | не менее 28 | не менее 28 | не менее 28 | не менее 28 | не менее 36 | не менее 50 | не менее 60
Теплопроводность при (25±5)⁰C, не более | Вт/м·К | 0.032 | 0.029 | 0.029 | 0.029 | 0.029 | 0.028 | 0.028 | 0.028 | 0.028 | 0.028 | 0.028 | 0.028 | 0.028 | 0.031 | 0.033 | 0.035
Водопоглощение по объёму | об,% | 0.2 | 0.2 | 0.2 | 0.2 | 0.2 | 0.2 | 0.2 | 0.2 | 0.2 | 0.2 | 0.2 | 0.2 | 0.2 | 0.2 | 0.2 | 0.2
Прочность на сжатие, при 10% линейной деформации, не менее | кПа | 150-250 | 250 | 250 | 250 | 400, 200 (при 2% деформации) | 300 | 300 | 400 | 400 | 250 | 250 | 250 | 250 | 500 | 700 | 1000
Предел прочности при статическом изгибе, не менее | МПа | - | 0.25 | 0.25 | 0.25 | 0.3 | 0.35 | 0.35 | 0.4 | 0.4 | - | - | - | 0.35 | 0.7 | 0.7 | 0.7
Стандартные размеры, длина | мм | 1180,1200* | 1180,1200, 2380,3000* |  |  | 2360 | 1180,1200, 2380,3000* |  |  |  | 1200* |  |  |  | 1180,1200, 2380,3000,4000,4500*
Стандартные размеры, ширина | мм | 580, 600* | 580, 600* |  |  | 580 | 580, 600* |  |  |  | 600* |  |  |  | 580, 600*
Группа горючести |  | Г4 | Г4 | Г3 | Г4 | Г4 | Г3 | Г4 | Г3 | Г4 | Г3 | Г3 | Г3 | Г3 | Г4 | Г4 | Г4
Группа воспламеняемости |  | В3 | В2 | В2 | В2 | В2 | В2 | В2 | В2 | В2 | В2 | В2 | В2 | В2 | В2 | В2 | В2
Группа дымообразующей способности |  | Д3 | Д3 | Д3 | Д3 | Д3 | Д3 | Д3 | Д3 | Д3 | Д3 | Д3 | Д3 | Д3 | Д3 | Д3 | Д3
Токсичность продуктов горения |  | Т2 | Т2 | Т2 | Т2 | Т2 | Т2 | Т2 | Т2 | Т2 | Т2 | Т2 | Т2 | Т2 | Т2 | Т2 | Т2
Гладкая кромка |  | + | + | + | + | + | + | + | + | + | + | + | + | + | + | + | +
L-образная форма |  | + | + | + | + | + | + | + | + | + | - | - | - | - | + | + | +
Т-образная форма |  | - | - | - | - | - | - | - | - | - | - | - | - | - | - | - | -
S-образная форма |  | - | - | - | - | - | - | - | - | - | - | - | - | - | + | + | +
Температурный диапазон эксплуатации |  | от-70 до +75 | от-70 до +75 |  |  |  | от-70 до +75 |  |  |  | от-70 до +75 |  |  |  | от-70 до +75
Коэффициент паропроницаемости | мг/(м×ч×Па) | 0.01 | 0.011 | 0.011 | 0.011 | 0.011 | 0.01 | 0.01 | 0.01 | 0.01 |  |  |  |  | 0.005 | 0.005 | 0.005
Удельная теплоемкость, со | кДж/(кг×°С) | 1.45 | 1.45 | 1.45 | 1.45 | 1.45 | 1.42 | 1.42 | 1.42 | 1.42 |  |  |  |  | 1.5 | 1.5 | 1.5
Модуль упругости | МП а | - | - | - | - | 17 | 17 | 17 | 17 | 17 |  |  |  |  | 20 | 20 | 20
Расчетные значения теплопроводности А | Вт/(м·К) | 0.034 | 0.034 | 0.034 | 0.034 | 0, 034 | 0.032 | 0.032 | 0.032 | 0.032 | 0.034 | 0.034 | 0.034 | 0.034 | 0.034 | 0.036 | 0.036
Расчетные значения теплопроводности Б | Вт/(м·К) | 0.034 | 0.034 | 0.034 | 0.034 | 0, 034 | 0.032 | 0.032 | 0.032 | 0.032 | 0.034 | 0.034 | 0.034 | 0.034 | 0.034 | 0.036 | 0.036
*-по согласованию с потребителем возможен выпуск продукции иных размеров

## OLD
№ п/п | Номенклатура, название по ТУ 2244-047-17925162-2006 | Номенклатура, название по СТО 72746455-3.3.1-2012
1 | ТЕХНОНИКОЛЬ XPS 30-200 СТАНДАРТ | ТЕХНОПЛЕКС/ TECHNOPLEX
2 | ТЕХНОНИКОЛЬ XPS 30-250 СТАНДАРТ | ТЕХНОНИКОЛЬ CARBON ECO
3 | ТЕХНОНИКОЛЬ XPS 35-250 ФАСАД CARBON | ТЕХНОНИКОЛЬ CARBON ECO RF FAS/2 1180х580х50-L
4 | ТЕХНОНИКОЛЬ XPS 35-250 ДРЕНАЖ СТАНДАРТ CARBON | ТЕХНОНИКОЛЬ CARBON ECO DRAIN
5 | ТЕХНОНИКОЛЬ XPS 30-280 СТАНДАРТ CARBON | ТЕХНОНИКОЛЬ CARBON PROF 300
6 | ТЕХНОНИКОЛЬ XPS 35-300 CARBON | ТЕХНОНИКОЛЬ CARBON PROF 300 RF
7 | Нет аналога | ТЕХНОНИКОЛЬ CARBON PROF 400 RF
8 | ТЕХНОНИКОЛЬ XPS КЛИН 3,4% (плита J) 35-250 CARBON 1200x600x40 | ТЕХНОНИКОЛЬ CARBON PROF 250 RF SLOPE-3,4% S/2 1200х600х40. Элемент J
9 | ТЕХНОНИКОЛЬ XPS КЛИН 1,7% (плита A) 35-250 CARBON 1200x600x40 | ТЕХНОНИКОЛЬ CARBON PROF 250 RF SLOPE-1,7% S/2 1200х600х40-L. Элемент А
10 | ТЕХНОНИКОЛЬ XPS КЛИН 3,4% (плита K) 35-250 CARBON 1200x600x80 | ТЕХНОНИКОЛЬ CARBON PROF 250 RF SLOPE-3,4% S/2 1200х600х80 Элемент К
11 | ТЕХНОНИКОЛЬ XPS КЛИН 1,7% (плита B) 35-250 CARBON 1200x600x80 | ТЕХНОНИКОЛЬ CARBON PROF 250 RF SLOPE-1,7% S/2 1200х600х80 Элемент В
12 | Нет аналога | ТЕХНОНИКОЛЬ CARBON PROF 250 RF SLOPE-8,3% S/2 1200х600х70 Элемент М
13 | ТЕХНОНИКОЛЬ XPS 35-300 CARBON 1180х580х40-L | ТЕХНОНИКОЛЬ CARBON PROF 250 RF 1180х580х40-L
14 | ТЕХНОНИКОЛЬ XPS 45-500 CARBON | ТЕХНОНИКОЛЬ CARBON SOLID 500
15 | Нет аналога | ТЕХНОНИКОЛЬ CARBON SOLID 700 1180х580х50-L "Тип А"
16 | Нет аналога | ТЕХНОНИКОЛЬ CARBON SOLID 1000 1180х580х50-L "Тип А"

## Лист3
Физико-механические свойства |  | Единицы измерения | ТЕХНОНИКОЛЬ XPS СТО 72746455-3.3.1-2012
|  |  | ТЕХНОПЛЕКС/ TECHNOPLEX | ТЕХНОНИКОЛЬ CARBON ECO | ТЕХНОНИКОЛЬ CARBON ECO FAS RF | ТЕХНОНИКОЛЬ CARBON ECO DRAIN | ТЕХНОНИКОЛЬ CARBON PROF 300 RF | ТЕХНОНИКОЛЬ CARBON PROF 300 | ТЕХНОНИКОЛЬ CARBON PROF 400 RF | ТЕХНОНИКОЛЬ CARBON PROF 400 | ТЕХНОНИКОЛЬ CARBON PROF SLOPE 1,7% RF | ТЕХНОНИКОЛЬ CARBON PROF SLOPE 3,4% | ТЕХНОНИКОЛЬ CARBON PROF SLOPE 8,3% RF | ТЕХНОНИКОЛЬ CARBON PROF SLOPE RF (доборная плита) | ТЕХНОНИКОЛЬ CARBON SOLID 500 | ТЕХНОНИКОЛЬ CARBON SOLID 700 | ТЕХНОНИКОЛЬ CARBON SOLID 1000 | ТЕХНОНИКОЛЬ CARBON SAND MON | ТЕХНОНИКОЛЬ CARBON SAND VAN | ТЕХНОНИКОЛЬ CARBON SAND PVC
Область применения |  |  | Частное домостроение, в том числе «теплые полы» в квартирах, утепление балконов и лоджии, полов по грунту и фундаментов частных домов. | Коттеджное и малоэтажное строительство, устройство теплоизоляции фундаментов, крыш, полов, утепления фасадов. | Конструкции штукатурных фасадов, теплоизоляция цоколей. Также может применяться для других конструкций, где предъявляются повышенные требования к адгезии теплоизоляционных плит к основанию. | Для осуществления пристенного дренажа, а также в плоских кровлях для улучшения стока воды и создания микровентиляции. | Экструзионный пенополистирол серии CARBON PROF применяется в общегражданском и промышленном строительстве при устройстве теплоизоляции фундамента, крыш, полов, в том числе нагружаемых, утеплении фасадов и цоколей. |  |  |  | Устройство основного уклона на крыше. | Устройство разуклонки в ендове к водоприемным воронкам; Создание уклонов (разжелобка) у вентиляционных шахт и зенитных фонарей; Создание дополнительного уклона для отведения воды от парапета (контруклона). |  | Доборная плоская плита для формирования нарастанию уклона. | CARBON SOLID применяется в общегражданском строительстве при устройстве теплоизоляции нагружаемых фундаментов, эксплуатируемых кровель, нагружаемых полов, теплоизоляции железных и автодорог, взлетно-посадочных полос, аэродромов. |  |  | Области применения продукции: - MON – для использования в монолитном домостроении; - VAN – для использования в изотермических вагонах (кузовах транспортных средств); - PVC – для использования в ПВХ сендвич-панелях.
Стандартные толщины |  | мм | 20,30,40,50,100 | 20,30,40,50,100 | 50 | 60 | 50,60,80,100 | 50,60,80,100 | 80,100,120 | 80, 100 | 1,7 % уклон (плита A,В) | 3,4 % уклон (плита J, К) | 8,3 % уклон (плита М) | 40 | 40,50,60,100 | 50 | 50 | 50,60,100 | 30,40,50,60,80 | 22,100*
Плотность исходная, в пределах |  | кг/м³ | не менее 26 | не менее 28 | не менее 28 | не менее 28 | не менее 29 | не менее 29 | не менее 30 | не менее 30 | не менее 28 | не менее 28 | не менее 28 | не менее 28 | не менее 36 | не менее 50 | не менее 60 | не менее 28
Теплопроводность при (25±5)⁰C, не более |  | Вт/м·К | 0.032 | 0.029 | 0.029 | 0.029 | 0.028 | 0.028 | 0.028 | 0.028 | 0.028 | 0.028 | 0.028 | 0.028 | 0.031 | 0.033 | 0.035 | 0.03 | 0.03 | 0.03
Водопоглощение по объёму |  | об,% | 0.2 | 0.2 | 0.2 | 0.2 | 0.2 | 0.2 | 0.2 | 0.2 | 0.2 | 0.2 | 0.2 | 0.2 | 0.2 | 0.2 | 0.2 | 0.2 | 0.2 | 0.2
Прочность на сжатие, при 10% линейной деформации, не менее |  | кПа | 150-250 | 250 | 250 | 250 | 300 | 300 | 400 | 400 | 250 | 250 | 250 | 250 | 500 | 700 | 1000 | 200-300
Предел прочности при статическом изгибе, не менее |  | кПа | - | 0.25 | 0.25 | 0.25 | 0.35 | 0.35 | 0.4 | 0.4 | - | - | - | 0.35 | 0.7 | 0.7 | 0.7 | 0,3-0,7 | 0,3-0,7 | 0,3-0,7
Стандартные размеры, длина |  | мм | 1180,1200, 2380,3000,4000,4500* | [14 empty] | 2360,3000, 3010,3030,3040*
Стандартные размеры, ширина |  | мм | 580, 600* | [14 empty] | 580 ,600
Группа горючести |  |  | Г4 | Г4 | Г3 | Г4 | Г3 | Г4 | Г3 | Г4 | Г3 | Г3 | Г3 | Г3 | Г4 | Г4 | Г4 | Г4 | Г3/Г4 | Г4
Группа воспламеняемости |  |  | В3 | В2 | В2 | В2 | В2 | В2 | В2 | В2 | В2 | В2 | В2 | В2 | В2 | В2 | В2 | В2 | В2 | В2
Группа дымообразующей способности |  |  | Д3 | Д3 | Д3 | Д3 | Д3 | Д3 | Д3 | Д3 | Д3 | Д3 | Д3 | Д3 | Д3 | Д3 | Д3 | Д3 | Д3 | Д3
Токсичность продуктов горения |  |  | Т2 | Т2 | Т2 | Т2 | Т2 | Т2 | Т2 | Т2 | Т2 | Т2 | Т2 | Т2 | Т2 | Т2 | Т2 | Т2 | Т2 | Т2
Гладкая кромка |  |  | + | + | + | + | + | + | + | + | + | + | + | + | + | + | + | + | + | +
L-образная форма |  |  | + | + | + | + | + | + | + | + | - | - | - | - | + | + | + | - | + | -
Т-образная форма |  |  | - | - | - | - | - | - | - | - | - | - | - | - | - | - | - | - | - | -
S-образная форма |  |  | - | - | - | - | - | - | - | - | - | - | - | - | + | + | + | - | - | -
Температурный диапазон эксплуатации |  |  | от-70 до +75
Коэффициент паропроницаемости |  | мг/(м×ч×Па) | 0.01 | 0.011 | 0.011 | 0.011 | 0.01 | 0.01 | 0.01 | 0.01 |  |  |  |  | 0.005 | 0.005 | 0.005 | 0.01 | 0.01 | 0.01
Удельная теплоемкость, со |  | кДж/(кг×°С) | 1.45 | 1.45 | 1.45 | 1.45 | 1.42 | 1.42 | 1.42 | 1.42 |  |  |  |  | 1.5 | 1.5 | 1.5 | - | - | -
Модуль упругости |  | МП а | - | - | - | - | 17 | 17 | 17 | 17 |  |  |  |  | 20 | 20 | 20 | - | - | -
Расчетные значения теплопроводности А |  | Вт/(м·К) | 0.034 | 0.034 | 0.034 | 0.034 | 0.032 | 0.032 | 0.032 | 0.032 | 0.034 | 0.034 | 0.034 | 0.034 | 0.034 | 0.036 | 0.036 | 0.036 | 0.036 | 0.036
Расчетные значения теплопроводности Б |  | Вт/(м·К) | 0.034 | 0.034 | 0.034 | 0.034 | 0.032 | 0.032 | 0.032 | 0.032 | 0.034 | 0.034 | 0.034 | 0.034 | 0.034 | 0.036 | 0.036 | 0.036 | 0.036 | 0.036
*-по согласованию с потребителем возможен выпуск продукции иных размеров
наименование |  | Г | кПа | кг/м3
ТЕХНОПЛЕКС/ TECHNOPLEX | ТЕХНОНИКОЛЬ CARBON ECO | Г4 | 150-250 | 26
ТЕХНОНИКОЛЬ CARBON ECO FAS RF |  | Г3 | 250 | 28
ТЕХНОНИКОЛЬ CARBON ECO DRAIN |  | Г4 | 250 | 28
ТЕХНОНИКОЛЬ CARBON ECO SP |  | Г4 | 400 (250кПа-2%) | 28
ТЕХНОНИКОЛЬ CARBON PROF 300 RF |  | Г3 | 300 | 29
ТЕХНОНИКОЛЬ CARBON PROF 300 |  | Г4 | 300 | 29
ТЕХНОНИКОЛЬ CARBON PROF 400 RF |  | Г3 | 400 | 30
ТЕХНОНИКОЛЬ CARBON PROF 400 |  | Г4 | 400 | 30
ТЕХНОНИКОЛЬ CARBON PROF SLOPE 1,7% RF |  | Г3 | 250 | 28
ТЕХНОНИКОЛЬ CARBON PROF SLOPE 3,4% RF |  | Г3 | 250 | 28
ТЕХНОНИКОЛЬ CARBON PROF SLOPE 8,3% RF |  | Г3 | 250 | 28
ТЕХНОНИКОЛЬ CARBON PROF SLOPE RF (доборная плита) |  | Г3 | 250 | 28
ТЕХНОНИКОЛЬ CARBON SOLID 500 |  | Г4 | 500 | 36
ТЕХНОНИКОЛЬ CARBON SOLID 700 |  | Г4 | 700 | 50
ТЕХНОНИКОЛЬ CARBON SOLID 1000 |  | Г4 | 1000 | 60
ТЕХНОНИКОЛЬ CARBON SAND MON |  | Г4 | 200-300 | 28
ТЕХНОНИКОЛЬ CARBON SAND VAN |  | Г4 | 200-300 | 28
ТЕХНОНИКОЛЬ CARBON SAND PVC |  | Г4 | 200-300 | 28

## Лист4
Физико-механические свойства | Единицы измерения | ТЕХНОНИКОЛЬ XPS СТО 72746455-3.3.1-2012
|  | ТЕХНОПЛЕКС/ TECHNOPLEX |  | ТЕХНОНИКОЛЬ CARBON ECO |  | ТЕХНОНИКОЛЬ CARBON PROF 300 RF | ТЕХНОНИКОЛЬ CARBON PROF 300 |  | ТЕХНОНИКОЛЬ CARBON SOLID 500
Область применения |  | Частное домостроение, в том числе «теплые полы» в квартирах, утепление балконов и лоджии, полов по грунту и фундаментов частных домов. | ТЕХНОПЛЕКС/ TECHNOPLEX | Коттеджное и малоэтажное строительство, устройство теплоизоляции фундаментов, крыш, полов, утепления фасадов. | CARBON ECO | Экструзионный пенополистирол серии CARBON PROF применяется в общегражданском и промышленном строительстве при устройстве теплоизоляции фундамента, крыш, полов, в том числе нагружаемых, утеплении фасадов и цоколей. |  | CARBON PROF | CARBON SOLID применяется в общегражданском строительстве при устройстве теплоизоляции нагружаемых фундаментов, эксплуатируемых кровель, нагружаемых полов, теплоизоляции железных и автодорог, взлетно-посадочных полос, аэродромов. | CARBON SOLID
Стандартные толщины | мм | 20,30,40,50 |  | 20,30,40,50,100 |  | 50,60,80,100 | 50,60,80,100 |  | 40,50,60,100
Плотность исходная, в пределах | кг/м³ | не менее 26 |  | не менее 28 |  | 28-35 | 28-35 |  | не менее 36
Теплопроводность при (25±5)⁰C, не более | Вт/м·К | 0.032 |  | 0.029 |  | 0.028 | 0.028 |  | 0.031
Водопоглощение по объёму | об,% | 0.2 |  | 0.2 |  | 0.2 | 0.2 |  | 0.2
Прочность на сжатие, при 10% линейной деформации, не менее | кПа | 150-250 |  | 250 |  | 300 | 300 |  | 500
Предел прочности при статическом изгибе, не менее | МПа | - |  | 0.25 |  | 0.35 | 0.35 |  | 0.7
Стандартные размеры, длина | мм | 1180,1200, 2380,3000,4000,4500* |  | 1180,1200, 2380,3000,4000,4500* |  | 1180,1200, 2380,3000,4000,4500* |  |  | 1180,1200, 2380,3000,4000,4500*
Стандартные размеры, ширина | мм | 580, 600* |  | 580, 600* |  | 580, 600* |  |  | 580, 600*
Группа горючести |  | Г4 |  | Г4 |  | Г3 | Г4 |  | Г4
Группа воспламеняемости |  | В3 |  | В2 |  | В2 | В2 |  | В2
Группа дымообразующей способности |  | Д3 |  | Д3 |  | Д3 | Д3 |  | Д3
Токсичность продуктов горения |  | Т2 |  | Т2 |  | Т2 | Т2 |  | Т2
Гладкая кромка |  | + |  | + |  | + | + |  | +
L-образная форма |  | + |  | + |  | + | + |  | +
Т-образная форма |  | - |  | - |  | - | - |  | -
S-образная форма |  | - |  | - |  | - | - |  | +
Температурный диапазон эксплуатации |  | от-70 до +75 |  | от-70 до +75 |  | от-70 до +75 |  |  | от-70 до +75
Коэффициент паропроницаемости | мг/(м×ч×Па) | 0.01 |  | 0.011 |  | 0.01 | 0.01 |  | 0.005
Удельная теплоемкость, со | кДж/(кг×°С) | 1.45 |  | 1.45 |  | 1.42 | 1.42 |  | 1.5
Модуль упругости | МП а | - |  | - |  | 17 | 17 |  | 20
Расчетные значения теплопроводности А | Вт/(м·К) | 0.034 |  | 0.034 |  | 0.032 | 0.032 |  | 0.034
Расчетные значения теплопроводности Б | Вт/(м·К) | 0.034 |  | 0.034 |  | 0.032 | 0.032 |  | 0.034